## Normen
Normen und Kennwerte für Bremsflüssigkeiten
Normen |  | DOT 3 | DOT 4 |  |  | DOT 5.1
|  | FMVSS 116 | FMVSS 116 |  |  | FMVSS 116
| SAE J 1703 |  | SAE J 1704
|  | ISO 4925 Class 3 |  | ISO 4925 Class 4 | ISO 4925 Class 6 | ISO 4925 Class 5-1
|  | JIS K 2233 Class 3 |  | JIS K 2233 Class 4 | JIS K 2233 Class 6 | JIS K 2233 Class 5
Siedepunkt | ≥ 205 °C | ≥ 205 °C | ≥ 230 °C | ≥ 230 °C | ≥ 250 °C | ≥ 260 °C
Nasssiedepunkt | ≥ 140 °C | ≥ 140 °C | ≥ 155 °C | ≥ 155 °C | ≥ 165 °C | ≥ 180 °C
Viskosität, mm²/s bei -40 °C | ≤ 1800 | ≤ 1500 | ≤ 1800 | ≤ 1500 | ≤ 750 | ≤ 900
DOT: Department of Transportation
FMVSS: Federal Motor Vehicle Safety Standard
SAE: Society of Automotive Engineers
ISO: International Standardisation Organisation
JIS: Japanese Industrial Standard
DOT-Spezifikation
Größe | Werkstoff | Siedepunkt, mindestens | Naßsiede- punkt, mindestens | Viskosität bei -40° C | Viskosität bei 100° C
Einheit | - | °C | °C | mm2/s | mm2/s
DOT 3 | Polyalkylenglykol/ Glykolether | min. 205 | min. 140 | max. 1500 | min. 1,5
DOT 4 | Borsäureester/ Glykolether | min. 230 | min. 155 | max. 1800 | min. 1,5
DOT 5.1 | Borsäureester/ Glykolether | min. 260 | min. 180 | max. 900 | min. 1,5
DOT 5 | Dimethyl Polysiloxan (Silikonöl) | min. 260 | min. 180 | max. 900 | min. 1,5

## Produktdaten
Größe | Norm | Dichte bei 20° C | Siedepunkt, mindestens | Naßsiede- punkt, mindestens | Viskosität bei -40° C | Viskosität bei 40° C | Viskosität bei 20° C | Viskosität bei 100° C | pH-Wert | Zünd- temperatur | Flamm- punkt | Wasser- löslichkeit bei 20° C | Erstarrungs- temperatur | Kompressibilität | Hinweise
Einheit | - | kg/l | °C | °C | mm2/s | mm2/s | mm2/s |  | - | °C | °C | g/l | °C | MPa-1
APR 551 Brake Fluid | DOT 3 | 1.04 | 275 | 150 |  |  | 5 - 10,5 |  | 7 - 10,5 | >300 | >80 |  | -50 |  | Für Magnesium geeignet.
APR 600 Brake Fluid | DOT 4 | 1.06 | 300 | 210 |  |  | 5 - 10,5 |  | 7 - 10,5 | >300 | >100 |  | <-50
Aral XHS | DOT 5.1 | 1.065 | 265-300 |  |  |  | 5 |  | 7.5 | 200 | 115 |  | -50
ATE G | DOT 3 | 1.06 | 245 | 165 | max. 1500 |  | 14,5 -17 |  | 7,5 - 10 | 230 | 118 | vollkommen mischbar
ATE SL | DOT 4 | 1.06 | 260 | 165 | max. 1400 |  |  |  | 7,5 - 9 | 200 | 125 | vollkommen mischbar
ATE SL.6 | DOT 4 ISO Class 6 | 1.06 | 265 | 175 | max. 700 |  |  |  |  | 200 | 130 | löslich | -50
ATE Super Blue Racing | DOT 4 | 1.08 | 280 | 198 | max. 1400 |  | 17-18 |  | 7.5 | 200 | 130 | 350
ATE Typ 200 | DOT 4 | 1.08 | 280 | 198 | max. 1400 |  |  |  | 7.5 | 200 | 130 | 350
Castrol Racing Brake Fluid | DOT 4 | 1.066 | 320 | 270 | 1300 |  |  | 3.5 | 9.5
Castrol Response | DOT 4 | 1.06 | 270 | 170 | 1200 |  |  | 2.3 | 7.7
Castrol Response LV | DOT 4 ISO Class 6 | 1.06 | 270 | 170 | 700 |  |  | 1.5 | 7.5
Castrol Response Super DOT 4 | DOT 4 | 1.07 | 280 | 190 | 1200 |  |  | 2.6 | 7.2
Endless RF650 Racing Super Fluid | DOT 4 |  | 323 | 210 | 2543 |  |  | 3.5 | 9.1
Golden American DOT 5 Silicone | DOT 5 | 0.958 | 260 | - | 120 |  | 20 (bei 25° C) | 7
Lucas SRF | DOT 4 | 1.065 | 300 | 264 | 1365 |  |  |  | 9.5
Motul RBF 660 | DOT 4 | >1 | 325 | 205 | 1698 |  |  | 2.59 | 7.15 | 301
Pentosin Super | DOT 4 | 1.065 | 265 | 165 | 1500 | 7.9 |  |  |  |  | 110
Pentosin Super Plus | DOT 4 | 1.085 | 260 | 180 | 1500 | 8.5 |  |  |  |  | 118
Pentosin DOT 4 LV | DOT 4 ISO Class 6 | 1.062 | 265 | 170 | 700 | 6.4 |  |  |  |  | 110
Pentosin Racing Brake Fluid | DOT 4 | 1.08 | 300 | 200 | 1800 | 9.3 |  |  |  |  | 140
Pentosin Super DOT 5.1 | DOT 5.1 | 1.065 | 260 | 180 | 900 | 6.9 |  |  |  |  | 110
Pentosin Super Fluid | DOT 3 | 1.062 | 260 | 145 | 1200 | 6.9 |  |  |  |  | 100
PFB RH665 | DOT 4 | 1.073 | 325 | 195 | 1475 |  |  | 2.6 | 7.12 |  |  |  |  | 1,01x10-3
PRF 660 Brake Fluid | DOT 4 | 1.06 | 320 | 199 |  |  | 5 - 10,5 |  | 7 - 10,5 | >300 | >100 |  | <-50
Torque RT700 | DOT 4 | 1.095 | 360 | 226 | 1500 |  |  | 2.1 | 7.3